## >>> Výpočet <<<
[5 empty] | Posouzení únosnosti stěny nebo pilíře ze zdiva HELUZ podle ČSN EN 1996-1-1 | [9 empty] | SEZNAMY | TABULKY PRO SEZNAMY
Název akce:
[15 empty] | -- klikněte zde a vyberte ze seznamu -- | HELUZ malta pro broušené zdivo | HELUZ malta pro obvodové zdivo (nebroušené) | Jiná návrhová malta (mimo sortiment HELUZ) | Zálivkový beton
Název řešeného prvku: | [14 empty] | Obvodové zdivo | HELUZ celoplošné lepidlo (malta pro zdění na celoplošnou tenkou spáru) | TM 39 tepelněizolační malta | Obyčejná malta | Zálivkový beton
[15 empty] | Vnitřní nosné zdivo | HELUZ lepidlo (malta pro zdění na tenkou spáru) | TM 34 tepelněizolační malta | Lehká malta (600 - 800 kg.m-3) | --
Vypracoval: | [14 empty] | Zvukověizolační zdivo | HELUZ pěna | TM HELUZ TREND | Lehká malta (800 - 1300 kg.m-3) | --
Maloformátové cihly
Dne:
[15 empty] | -- klikněte zde a vyberte ze seznamu -- | Malta | kód odkazující na sloupec v tabulce Zdivo HELUZ
[15 empty] | #N/A | HELUZ lepidlo (malta pro zdění na tenkou spáru) | 2
Legenda | [6 empty] | Vstupy - nutno vyplnit | [7 empty] | #N/A | HELUZ celoplošné lepidlo (malta pro zdění na celoplošnou tenkou spáru) | 3
[15 empty] | #N/A | HELUZ pěna | 4
[7 empty] | Buňky obsahující neplatný vstup nebo nevyhovující výsledek - nutno opravit | [7 empty] | #N/A | TM 39 tepelněizolační malta | 8
[15 empty] | #N/A | TM 34 tepelněizolační malta | 8
[7 empty] | Konečné výsledky | [7 empty] | #N/A | TM HELUZ TREND | 5
[15 empty] | #N/A | Obyčejná malta | 9
[15 empty] | #N/A | Malta pro tenké spáry (0,5 - 3 mm) | 9
Cihly | [15 empty] | Lehká malta (600 - 800 kg.m-3) | 9
[15 empty] | -- klikněte zde a vyberte ze seznamu -- | Lehká malta (800 - 1300 kg.m-3) | 9
Typ zdiva | [6 empty] | -- klikněte zde a vyberte ze seznamu -- | [7 empty] | #N/A
#N/A
Typ cihel | [6 empty] | -- klikněte zde a vyberte ze seznamu -- | [7 empty] | #N/A
#N/A
Cihla | [6 empty] | -- klikněte zde a vyberte ze seznamu -- | [7 empty] | #N/A
#N/A
Pevnostní třída cihly | [6 empty] | -- klikněte zde a vyberte ze seznamu --
Rozměry cihly D x Š x V | [12 empty] | #N/A | mm
Normalizovaná pevnost zdícího prvku | [10 empty] | fb = dfu | = | #VALUE! | MPa | -- klikněte zde a vyberte ze seznamu --
Skupina zdících prvků | [10 empty] | skupina | = | #N/A |  | #N/A
#N/A
#N/A
Malta
Druh malty | [6 empty] | -- specifikujte použité cihly --
[5 empty] | FALSE |  | Použitá malta není ze sortimentu HELUZ - specifikovat vlastní návrhovou maltu
Malta | [6 empty] | -- klikněte zde a vyberte ze seznamu --
Tlaková pevnost malty | [10 empty] | fm | = | #N/A | MPa | -- klikněte zde a vyberte ze seznamu --
Pro malty mimo sortiment HELUZ zadejte prosím pevnost do této zelené buňky: | [13 empty] | MPa | #N/A
#N/A
#N/A
Materiálové charakteristiky zdiva
Plošná hmotnost zdiva | [11 empty] | 1
| Uvažovat dle technické příručky HELUZ 1) | [9 empty] | rms | = | #N/A | kg.m-2
| Uvažovat vlastní zadanou hodnotu | [9 empty] | rms | = |  | kg.m-2
Pevnost zdiva
Součinitel K podle skupiny zdících prvků a použité malty (ve zdivu není podélná styčná spára) | [10 empty] | K | = | #N/A
| Ve zdivu se vyskytuje podélná styčná spára - přenásobit tabulkový součinitel K hodnotou 0,8 | [9 empty] | FALSE
Dílčí součinitel bezpečnosti materiálu (prvky kategorie I na návrhovou maltu) | [10 empty] | gM | = | 2
Charakteristická pevnost zdiva v tlaku stanovená výpočtem 2) | [10 empty] | fk,v | = | #N/A | MPa
Charakteristická pevnost zdiva v tlaku stanovená ze zkoušek (je-li k dispozici) | [10 empty] | fk,zk | = | #N/A | MPa
Návrhová pevnost zdiva v tlaku 3) | [10 empty] | fd = fk/gM | = | #N/A | MPa
1) Tloušťka stěny (pilíře) odpovídá šířce jedné cihly, použita doporučená malta a omítka, uvažuje se nejvyšší objemová hmotnost cihel
2) Použije se vztah fk = Kfb0,7fm0,3 pro zdivo na obyčejnou či lehkou maltu a fk = Kfb0,7 pro zdivo na maltu pro tenké spáry (lepidlo).
Pro zdivo na pěnu neexistuje výpočetní vztah, pevnost lze stanovit jedině experimentálně.
3) Je-li k dispozici hodnota fk ze zkoušek, použije se pro výpočet fd. Jinak je uvažována hodnota fk stanovená výpočtem.
Geometrie
Světlá výška stěny (pilíře) | [10 empty] | h | = |  | m
Šířka celé stěny (pilíře) | [10 empty] | L | = |  | m
Šířka posuzovaného průřezu stěny (pilíře) bez omítky (rozměr ve směru kolmém na rovinu ohybu) | [10 empty] | b | = |  | m
Tloušťka stěny (pilíře) bez omítky (rozměr ve směru roviny ohybu) | [10 empty] | t | = | #N/A | m
| Uvažovat vlastní hodnotu t (t neodpovídá šířce cihly - jde např. o pilíř ohýbaný ve směru delšího rozměru) | [10 empty] | FALSE |  | m
Zatížení posuzovaného průřezu
V hlavě stěny (pilíře)
Normálová síla od návrhového zatížení horních podlaží | [10 empty] | NEd,1 | = |  | kN
Moment od svislého a vodorovného návrhového zatížení | [10 empty] | MEd,1 | = |  | kNm
V polovině výšky stěny (pilíře)
Normálová síla od návrhového zatížení | [10 empty] | NEd,m | = | #N/A | kN
Moment od svislého a vodorovného návrhového zatížení | [10 empty] | MEd,m | = |  | kNm
V patě stěny (pilíře)
Normálová síla od návrhového zatížení | [10 empty] | NEd,2 | = | #N/A | kN
Moment od svislého a vodorovného návrhového zatížení | [10 empty] | MEd,2 | = |  | kNm
Ověření štíhlosti
Účinná výška stěny (pilíře)
Stropní (popř. střešní) konstrukce podpírající hlavu a patu stěny je:
| Železobetonová nebo keramická zmonolitněná (např. stropy HELUZ MIAKO) | [11 empty] | 1
Dřevěná trámová
| Uložená z obou stran stěny | [11 empty] | 1
Uložená pouze z jedné strany stěny, délka uložení je min. 2/3 tloušťky stěny a min. 85 mm
Uložená pouze z jedné strany stěny, délka uložení je menší než 2/3 tloušťky stěny nebo menší než 85 mm
Stěna (pilíř) je: | [12 empty] | 1
Podepřena pouze v úrovni hlavy a paty
| Podepřena v úrovni hlavy, paty a podél jednoho svislého okraje | [8 empty] | #N/A
Podepřena v úrovni hlavy, paty a podél obou svislých okrajů
Výstřednost zatížení působícího v hlavě stěny (pilíře) | [10 empty] | MEd1/NEd1 | = | 0 | m
Součinitel r2 pro stanovení vzpěrné výšky | [10 empty] | r2 | = | #N/A
| Uvažovat vlastní hodnotu r2 (není zaručeno nepoddajné podepření hlavy stěny, lze vyjít např. z ČSN 73 1101) | [10 empty] | FALSE
Součinitel rn pro stanovení vzpěrné výšky | [10 empty] | rn | = | #N/A
Vzpěrná výška stěny (pilíře) | [10 empty] | hef = rnh | = | #N/A | m
Štíhlost stěny (pilíře)
Účinná tloušťka stěny (pilíře) | [10 empty] | tef = t | = | #N/A | m
Štíhlost stěny (pilíře) ve směru roviny ohybu | [10 empty] | hef/tef | = | #N/A
Účinná šířka stěny (pilíře) | [10 empty] | bef = b | = | 0 | m
Štíhlost stěny (pilíře) ve směru kolmém na rovinu ohybu | [10 empty] | hef/bef | = | #N/A
Štíhlost stěny (pilíře) | [10 empty] | l = max(hef/tef; hef/bef) | = | #N/A
!!! Zadejte vstupy !!!
Posouzení únosnosti průřezu "1"
Výstřednost od návrhového zatížení | [10 empty] | ef,1 = MEd,1/NEd,1 | = | 0 | m
Počáteční výstřednost | [10 empty] | einit = hef/450 | = | #N/A | m
Výstřednost v hlavě | [10 empty] | e1 = max(ef,1 + einit; 0,05t) | = | #N/A | m
Zmenšující součinitel | [10 empty] | F1 = 1 – 2(e1/t) | = | #N/A
Návrhová únosnost průřezu "1" | [10 empty] | NRd,1 = F1btfd | = | #N/A | kN
NRd,1 | = | #N/A | kN | #N/A | NEd,1 | = | 0 | kN | => | !!! Zadejte vstupy !!!
Posouzení únosnosti průřezu "m" ve směru roviny ohybu
Výstřednost od návrhového zatížení | [10 empty] | ef,m = MEd,m/NEd,m | = | #N/A | m
Počáteční výstřednost | [10 empty] | einit = hef/450 | = | #N/A | m
Konečná hodnota součinitele dotvarování pro zdivo z pálených cihel | [10 empty] | F∞ | = | 1
Výstřednost od dotvarování | [11 empty] | = | #N/A | m
Výstřednost v polovině výšky stěny (pilíře) | [10 empty] | emk = max(ef,m + ek + einit; 0,05t) | = | #N/A | m
Součinitel modulu pružnosti | [10 empty] | KE | = | 1000
Zmenšující součinitel | [11 empty] | = | #N/A
Návrhová únosnost průřezu "m" ve směru roviny ohybu | [10 empty] | NRd,m = Fmbtfd | = | #N/A | kN
NRd,m | = | #N/A | kN | #N/A | NEd,m | = | #N/A | kN | => | !!! Zadejte vstupy !!!
Posouzení únosnosti průřezu "m" ve směru kolmém k rovině ohybu
Výstřednost od návrhového zatížení | [10 empty] | e'f,m | = | 0 | m
Počáteční výstřednost | [10 empty] | e'init = hef/450 | = | #N/A | m
Konečná hodnota součinitele dotvarování pro zdivo z pálených cihel | [10 empty] | F'∞ | = | 1
Výstřednost od dotvarování | [11 empty] | = | #N/A | m
Výstřednost v polovině výšky stěny (pilíře) | [10 empty] | e'mk = max(e'f,m + e'k + e'init; 0,05b) | = | #N/A | m
Součinitel modulu pružnosti | [10 empty] | KE | = | 1000
Zmenšující součinitel | [11 empty] | = | #N/A
Návrhová únosnost průřezu "m" ve směru kolmém na rovinu ohybu | [10 empty] | N'Rd,m = F'mbtfd | = | #N/A | kN
N'Rd,m | = | #N/A | kN | #N/A | NEd,m | = | #N/A | kN | => | !!! Zadejte vstupy !!!
Posouzení únosnosti průřezu "2"
Výstřednost od návrhového zatížení | [10 empty] | ef,2 = MEd,2/NEd,2 | = | #N/A | m
Počáteční výstřednost | [10 empty] | einit = hef/450 | = | #N/A | m
Výstřednost v patě | [10 empty] | e2 = max(ef,2 + einit; 0,05t) | = | #N/A | m
Zmenšující součinitel | [10 empty] | F2 = 1 – 2(e2/t) | = | #N/A
Návrhová únosnost průřezu "2" | [10 empty] | NRd,2 = F2btfd | = | #N/A | kN
NRd,2 | = | #N/A | kN | #N/A | NEd,2 | = | #N/A | kN | => | !!! Zadejte vstupy !!!
!!! Zadejte vstupy !!!

## Cihly HELUZ
Sortiment cihel HELUZ
|  |  |  | Podrobnější informace k jednotlivým cihlám lze nalézt na stránkách firmy HELUZ | zde
Typ zdiva | Typ cihel | Cihla | Rozměry [mm] |  |  | Plošná hmotnost zdiva rms [kg.m-2] | Tlaková pevnost zdícího prvku fu [MPa] | Součinitel tvaru d [-] | Skupina zdících prvků | kód typu cihel | TABULKY PRO SEZNAMY
|  |  | Délka | Šířka | Výška
| Cihly HELUZ FAMILY pro pasivní a nízkoenergetické stavění | FAMILY 50 broušená | 247 | 500 | 249 | 341 | 8 | 1.155 | 3 | 1 | Obvodové zdivo | Vnitřní nosné zdivo | Zvukověizolační zdivo | Maloformátové cihly
|  | FAMILY 44 broušená | 247 | 440 | 249 | 305 | 8 | 1.155 | 3 | 1 | Cihly HELUZ FAMILY pro pasivní a nízkoenergetické stavění | Cihly HELUZ pro zdivo tloušťky 25 cm (vnitřní) | Cihly HELUZ akustické zalévané | Cihly HELUZ pro zdivo tloušťky 29 cm
|  | FAMILY 38 broušená | 247 | 380 | 249 | 269 | 8 | 1.155 | 3 | 1 | Cihly HELUZ pro zdivo tloušťky 49 cm | Cihly HELUZ pro zdivo tloušťky 24 cm | Cihly HELUZ akustické těžké | Cihly HELUZ pro zdivo tloušťky 24 cm (MF)
| Cihly HELUZ pro zdivo tloušťky 49 cm | THERMO STI 49 broušená | 247 | 490 | 249 | 350 | 6, 8 | 1.155 | 3 | 2 | Cihly HELUZ pro zdivo tloušťky 44 cm | Cihly HELUZ pro zdivo tloušťky 20 cm | -- | Cihly HELUZ pro zdivo tloušťky 14 cm (MF)
|  | THERMO STI 49 | 247 | 490 | 238 | 359 | 6, 8 | 1.143 | 3 | 3 | Cihly HELUZ pro zdivo tloušťky 40 cm | Cihly HELUZ pro zdivo tloušťky 17,5 cm | -- | --
| Cihly HELUZ pro zdivo tloušťky 44 cm | THERMO STI 44 broušená | 247 | 440 | 249 | 318 | 6, 8 | 1.155 | 3 | 2 | Cihly HELUZ pro zdivo tloušťky 38 cm | Cihly HELUZ pro zdivo tloušťky 14 cm | -- | --
|  | PLUS 44 broušená | 247 | 440 | 249 | 344 | 8, 10 | 1.155 | 3 | 4 | Cihly HELUZ pro zdivo tloušťky 36,5 cm | -- | -- | --
|  | P15 44 broušená | 247 | 440 | 249 | 349 | 15 | 1.155 | 2 | 5 | Cihly HELUZ pro zdivo tloušťky 30 cm | -- | -- | --
|  | THERMO STI 44 | 247 | 440 | 238 | 327 | 6, 8 | 1.143 | 3 | 3 | Cihly HELUZ pro zdivo tloušťky 25 cm (obvodové) | -- | -- | --
|  | PLUS 44 | 247 | 440 | 238 | 352 | 8, 10 | 1.143 | 3 | 6
|  | P15 44 | 247 | 440 | 238 | 396 | 15 | 1.143 | 2 | 7 | Cihly HELUZ FAMILY pro pasivní a nízkoenergetické stavění | Cihly HELUZ pro zdivo tloušťky 49 cm | Cihly HELUZ pro zdivo tloušťky 44 cm | Cihly HELUZ pro zdivo tloušťky 40 cm | Cihly HELUZ pro zdivo tloušťky 38 cm | Cihly HELUZ pro zdivo tloušťky 36,5 cm | Cihly HELUZ pro zdivo tloušťky 30 cm | Cihly HELUZ pro zdivo tloušťky 25 cm (obvodové) | Cihly HELUZ pro zdivo tloušťky 25 cm (vnitřní) | Cihly HELUZ pro zdivo tloušťky 24 cm | Cihly HELUZ pro zdivo tloušťky 20 cm | Cihly HELUZ pro zdivo tloušťky 17,5 cm | Cihly HELUZ pro zdivo tloušťky 14 cm | Cihly HELUZ akustické zalévané | Cihly HELUZ akustické těžké | Cihly HELUZ pro zdivo tloušťky 29 cm | Cihly HELUZ pro zdivo tloušťky 24 cm (MF) | Cihly HELUZ pro zdivo tloušťky 14 cm (MF)
| Cihly HELUZ pro zdivo tloušťky 40 cm | STI 40 broušená | 247 | 400 | 249 | 305 | 6, 8 | 1.155 | 3 | 2 | FAMILY 50 broušená | THERMO STI 49 broušená | THERMO STI 44 broušená | STI 40 broušená | STI 38 broušená | STI 36,5 broušená | STI 30 broušená | STI 25 broušená | P15 25 broušená | 24 broušená | 20 broušená | 17,5 broušená | 14 broušená | AKU 30 zalévaná | AKU 30 těžká | CV 14 | CDm (2 DF) | CV 14
|  | PLUS 40 broušená | 247 | 400 | 249 | 309 | 10 | 1.155 | 3 | 4 | FAMILY 44 broušená | THERMO STI 49 | PLUS 44 broušená | PLUS 40 broušená | PLUS 38 broušená | PLUS 36,5 broušená | PLUS 30 broušená | STI 25 | P15 25 | P15 24 broušená | 20 | 17,5 | 14 | AKU 24 zalévaná | AKU 25 těžká | -- | -- | --
|  | P15 40 broušená | 247 | 400 | 249 | 333 | 15 | 1.155 | 2 | 5 | FAMILY 38 broušená | -- | P15 44 broušená | P15 40 broušená | P15 38 broušená | P15 36,5 broušená | P15 30 broušená | -- | -- | 24 | -- | -- | -- | AKU 20 zalévaná | AKU 20 těžká | -- | -- | --
Obvodové zdivo |  | STI 40 | 247 | 400 | 238 | 312 | 6, 8 | 1.143 | 3 | 3 | -- | -- | THERMO STI 44 | STI 40 | STI 38 | STI 36,5 | STI 30 | -- | -- | P15 24 | -- | -- | -- | AKU 14 zalévaná | AKU 11,5 těžká | -- | -- | --
|  | PLUS 40 | 247 | 400 | 238 | 316 | 10 | 1.143 | 3 | 6 | -- | -- | PLUS 44 | PLUS 40 | PLUS 38 | PLUS 36,5 | PLUS 30 | -- | -- | -- | -- | -- | -- | -- | -- | -- | -- | --
|  | P15 40 | 247 | 400 | 238 | 374 | 15 | 1.143 | 2 | 7 | -- | -- | P15 44 | P15 40 | P15 38 | P15 36,5 | P15 30 | -- | -- | -- | -- | -- | -- | -- | -- | -- | -- | --
| Cihly HELUZ pro zdivo tloušťky 38 cm | STI 38 broušená | 247 | 380 | 249 | 269 | 6, 8, 10 | 1.155 | 3 | 2
|  | PLUS 38 broušená | 247 | 380 | 249 | 271 | 10 | 1.155 | 3 | 4 | 8 | 10 | 15 | 20 | 6, 8 | 8, 10 | 8, 12 | 15, 20 | 6, 8, 10 | 8, 12, 20 | 12, 20, 25
|  | P15 38 broušená | 247 | 380 | 249 | 362 | 15 | 1.155 | 2 | 5 | P8 | P10 | P15 | P20 | P6 | P8 | P8 | P15 | P6 | P8 | P12
|  | STI 38 | 247 | 380 | 238 | 277 | 6, 8, 10 | 1.143 | 3 | 3 | -- | -- | -- | -- | P8 | P10 | P12 | P20 | P8 | P12 | P20
|  | PLUS 38 | 247 | 380 | 238 | 279 | 10 | 1.143 | 3 | 6 | -- | -- | -- | -- | -- | -- | -- | -- | P10 | P20 | P25
|  | P15 38 | 247 | 380 | 238 | 350 | 15 | 1.143 | 2 | X
| Cihly HELUZ pro zdivo tloušťky 36,5 cm | STI 36,5 broušená | 247 | 365 | 249 | 260 | 6, 8 | 1.155 | 3 | 2
|  | PLUS 36,5 broušená | 247 | 365 | 249 | 300 | 10 | 1.155 | 3 | 4
|  | P15 36,5 broušená | 247 | 365 | 249 | 280 | 15 | 1.155 | 3 | 5
|  | STI 36,5 | 247 | 365 | 238 | 281 | 6, 8 | 1.143 | 3 | 3
|  | PLUS 36,5 | 247 | 365 | 238 | 305 | 8, 10 | 1.143 | 3 | 6
|  | P15 36,5 | 247 | 365 | 238 | 330 | 15 | 1.143 | 3 | 7
| Cihly HELUZ pro zdivo tloušťky 30 cm | STI 30 broušená | 247 | 300 | 249 | 230 | 6, 8 | 1.155 | 3 | 2
|  | PLUS 30 broušená | 247 | 300 | 249 | 267 | 10 | 1.155 | 3 | 4
|  | P15 30 broušená | 247 | 300 | 249 | 293 | 15 | 1.155 | 2 | 5
|  | STI 30 | 247 | 300 | 238 | 244 | 6, 8 | 1.143 | 3 | 3
|  | PLUS 30 | 247 | 300 | 238 | 301 | 10 | 1.143 | 3 | 8
|  | P15 30 | 247 | 300 | 238 | 315 | 15 | 1.143 | 2 | 9
| Cihly HELUZ pro zdivo tloušťky 25 cm (obvodové) | STI 25 broušená | 247 | 250 | 249 | 189 | 6, 8 | 1.155 | 3 | 2
|  | STI 25 | 247 | 250 | 238 | 195 | 6, 8 | 1.143 | 3 | 3
| Cihly HELUZ pro zdivo tloušťky 25 cm (vnitřní) | P15 25 broušená | 372 | 250 | 249 | 229 | 15 | 1.149 | 2 | 18
Vnitřní nosné zdivo |  | P15 25 | 372 | 250 | 238 | 256 | 15 | 1.138 | 2 | X
| Cihly HELUZ pro zdivo tloušťky 24 cm | 24 broušená | 372 | 240 | 249 | 229 | 10 | 1.169 | 2 | 10
|  | P15 24 broušená | 372 | 240 | 249 | 215 | 15 | 1.169 | 2 | 11
|  | 24 | 372 | 240 | 238 | 258 | 10 | 1.156 | 2 | 12
|  | P15 24 | 372 | 240 | 238 | 251 | 15 | 1.156 | 2 | 13
| Cihly HELUZ pro zdivo tloušťky 20 cm | 20 broušená | 497 | 200 | 249 | 192 | 10 | 1.248 | 2 | 14
|  | 20 | 497 | 200 | 238 | 215 | 10 | 1.226 | 2 | 15
| Cihly HELUZ pro zdivo tloušťky 17,5 cm | 17,5 broušená | 497 | 175 | 249 | 160 | 10 | 1.298 | 2 | 16
|  | 17,5 | 497 | 175 | 238 | 194 | 10 | 1.276 | 2 | 17
| Cihly HELUZ pro zdivo tloušťky 14 cm | 14 broušená | 497 | 140 | 249 | 146 | 10 | 1.368 | 2 | 19
|  | 14 | 497 | 140 | 238 | 162 | 10 | 1.346 | 2 | X
Zvukověizolační zdivo | Cihly HELUZ akustické zalévané | AKU 30 zalévaná | 497 | 300 | 238 | 569 | 12, 20, 25 | 1.138 | 1 | X
|  | AKU 24 zalévaná | 497 | 240 | 238 | 456 | 12, 20, 25 | 1.156 | 1 | X
|  | AKU 20 zalévaná | 497 | 200 | 238 | 387 | 8, 12, 20 | 1.226 | 1 | X
|  | AKU 14 zalévaná | 497 | 140 | 238 | 275 | 8, 12 | 1.346 | 1 | X
| Cihly HELUZ akustické těžké | AKU 30 těžká | 247 | 300 | 238 | 409 | 15, 20 | 1.143 | 2 | X
|  | AKU 25 těžká | 372 | 250 | 238 | 324 | 15, 20 | 1.138 | 2 | X
|  | AKU 20 těžká | 372 | 200 | 238 | 314 | 20 | 1.226 | 2 | X
|  | AKU 11,5 těžká | 372 | 115 | 238 | 203 | 15, 20 | 1.396 | 2 | X
Maloformátové cihly | Cihly HELUZ pro zdivo tloušťky 29 cm | CV 14 | 140 | 290 | 140 | 363 | 15 | 1.08 | 2 | X
| Cihly HELUZ pro zdivo tloušťky 24 cm (MF) | CDm (2 DF) | 115 | 240 | 113 | 326 | 15 | 1.022 | 2 | X
| Cihly HELUZ pro zdivo tloušťky 14 cm (MF) | CV 14 | 290 | 140 | 140 | 195 | 15 | 1.08 | 2 | X

## Malty HELUZ
Sortiment zdících malt HELUZ
| Podrobnější informace k jednotlivým zdícím maltám je možné nalézt na stránkách firmy HELUZ |  | zde
Druh malty | Malta | Typ malty | Min. tlaková pevnost [MPa] | Součinitel K pro sk.2 | Součinitel K pro sk.3 | TABULKY PRO SEZNAMY přesunuty na list Výpočet (aby fungovaly i po zkopírování listu)
HELUZ malta pro broušené zdivo | HELUZ lepidlo (malta pro zdění na tenkou spáru) | Malta pro tenké spáry (0,5 - 3 mm) | 10 | 0.7 | 0.5
| HELUZ celoplošné lepidlo (malta pro zdění na celoplošnou tenkou spáru) | Malta pro tenké spáry (0,5 - 3 mm) | 10 | 0.7 | 0.5
| HELUZ pěna | Malta pro tenké spáry (0,5 - 3 mm) | – | – | –
HELUZ malta pro obvodové zdivo (nebroušené) | TM 39 tepelněizolační malta | Lehká malta (600 - 800 kg.m-3) | 5 | 0.25 | 0.2
| TM 34 tepelněizolační malta | Lehká malta (600 - 800 kg.m-3) | 5 | 0.25 | 0.2
| TM HELUZ TREND | Lehká malta (800 - 1300 kg.m-3) | 8 | 0.3 | 0.25

## Zdivo HELUZ
Malta
Charakteristické pevnosti zdiva fk [MPa] stanovené zkouškami |  | kód typu cihel+pevnosti | HELUZ lepidlo (malta pro zdění na tenkou spáru) | HELUZ celoplošné lepidlo (malta pro zdění na celoplošnou tenkou spáru) | HELUZ pěna | TM HELUZ TREND | M10 | M5 | LM5 | nedefinované malty
Cihly | FAMILY xx broušená | 1P8 | – | 2.2 | 1.5 | – | – | – | – | –
| (THERMO) STI xx broušená P8 | 2P8 | 2.4 | 3.1 | 1.5 | – | – | – | – | –
| (THERMO) STI xx broušená P6 | 2P6 | 1.9 | 2.5 | 1.3 | – | – | – | – | –
| (THERMO) STI xx P8 | 3P8 | – | – | – | 2.1 | – | 2.8 | 2.2 | –
| (THERMO) STI xx P6 | 3P6 | – | – | – | – | – | 2.3 | 1.8 | –
| PLUS xx broušená P10 | 4P10 | 2.8 | 3.6 | 1.8 | – | – | – | – | –
| PLUS xx broušená P8 | 4P8 | 2.4 | 3.1 | 1.5 | – | – | – | – | –
| P15 44/40/38/36,5/30 broušená | 5P15 | – | – | 2.4 | – | – | – | – | –
| PLUS 44/40/38/36,5 P10 | 6P10 | – | – | – | – | – | – | 2.2 | –
| PLUS 44/40/38/36,5 P8 | 6P8 | – | – | – | – | – | – | 1.9 | –
| P15 44/40/36,5 | 7P15 | – | – | – | – | – | – | – | –
| P15 38 | X | – | – | – | – | – | – | –
| PLUS 30 P10 | 8P10 | – | – | – | – | – | – | – | –
| PLUS 30 P8 | 8P8 | – | – | – | – | – | – | – | –
| P15 30 | 9P15 | – | – | – | – | – | – | – | –
| 24 broušená P10 | 10P10 | 2.8 | 3.6 | 1.8 | – | – | – | – | –
| 24 broušená P8 | 10P8 | 2.4 | 3.1 | 1.5 | – | – | – | – | –
| P15 24 broušená | 11P15 | – | – | 2.5 | – | – | – | – | –
| 24 P10 | 12P10 | – | – | – | – | – | – | – | –
| 24 P8 | 12P8 | – | – | – | – | – | – | – | –
| P15 24 | 13P15 | – | – | – | – | – | – | – | –
| 20 broušená P10 | 14P10 | 2.9 | – | 1.9 | – | – | – | – | –
| 20 broušená P8 | 14P8 | 2.5 | – | 1.6 | – | – | – | – | –
| 20 P10 | 15P10 | – | – | – | – | – | – | – | –
| 20 P8 | 15P8 | – | – | – | – | – | – | – | –
| 17,5 broušená P10 | 16P10 | 3 | – | 2 | – | – | – | – | –
| 17,5 broušená P8 | 16P8 | 2.6 | – | 1.7 | – | – | – | – | –
| 17,5 P10 | 17P10 | – | – | – | – | 3 | – | 2.4 | –
| 17,5 P8 | 17P8 | – | – | – | – | 2.6 | – | 2.1 | –
| 14 broušená | 19P10 | – | – | 2 | – | – | – | – | –
| 14 | X | – | – | – | – | – | – | – | –
| P15 25 broušená | 18P15 | – | – | 2.5 | – | – | – | – | –
| P15 25 | X | – | – | – | – | – | – | – | –
| AKU xx zalévaná | X | – | – | – | – | – | – | – | –
| AKU xx těžká | X | – | – | – | – | – | – | – | –
| AKU 2x20 + izolant | X | – | – | – | – | – | – | – | –
| CV 14 | X | – | – | – | – | – | – | – | –
| CDm (2DF) | X | – | – | – | – | – | – | – | –

## Součinitele
Součinitele použité ve výpočtu
Skupina | Součinitel K pro pálené cihly
| Obyčejná malta | Malta pro tenké spáry (0,5 - 3 mm) | Lehká malta (600 - 800 kg.m-3) | Lehká malta (800 - 1300 kg.m-3)
1 | 0.55 | 0.75 | 0.3 | 0.4
2 | 0.45 | 0.7 | 0.25 | 0.3
3 | 0.35 | 0.5 | 0.2 | 0.25
Součinitele pro výpočet vzpěrné výšky stěny
Slovní charakteristika |  |  | Součinitel | Hodnota
Stěna je opřena pouze v hlavě a v patě. Strop je tuhý železobetonový a současně je excentricita od zatížení v hlavě stěny ≤ 0,25 tloušťky stěny. Je-li strop uložen pouze jednostranně, délka uložení musí být min. 2/3 tloušťky stěny a min. 85 mm. |  |  | r2 | 0.75
Stěna je opřena pouze v hlavě a v patě. Strop je dřevěný nebo je tuhý železobetonový a současně je excentricita od zatížení v hlavě stěny > 0,25 tloušťky stěny. Je-li strop uložen pouze jednostranně, délka uložení musí být min. 2/3 tloušťky stěny a min. 85 mm. |  |  | r2 | 1
Strop je na stěně uložen pouze jednostranně, délka uložení je menší než 2/3 tloušťky stěny nebo menší než 85 mm. |  |  | r2 | 1
Stěna podepřená podél 3 okrajů (vychází se z příslušné hodnoty r2)
Stěna podepřená podél 4 okrajů (vychází se z příslušné hodnoty r2)

## O programu
Posouzení únosnosti stěny nebo pilíře ze zdiva HELUZ podle ČSN EN 1996-1-1
Verze 1.1
Pro HELUZ cihlářský průmysl, v.o.s. zpracovali Ing. Pavel Košatka, CSc. a Ing. Petr Bílý,
Katedra betonových a zděných konstrukcí, Fakulta stavební ČVUT v Praze, 2010 – 2011.
concrete.fsv.cvut.cz/~kosatka/
www.heluz.cz
Dílo je chráněno platnými předpisy upravujícími autorská práva. Jakékoliv užití díla, které není v souladu s těmito předpisy, je zakázáno. Autoři nenesou zodpovědnost za škody jakéhokoliv charakteru vzniklé v důsledku neodborného a nesprávného použití tohoto díla.