## c a mí
Součinitele drsnosti styčné plochy
Povrch styčné plochy | c | μ
Velmi hladný | 0.25 | 0.5
Hladký | 0.35 | 0.6
Drsný | 0.45 | 0.7
Zazubený | 0.5 | 0.9

## zdivo
Vstupy pro výpočet d - vyplnit
Výška prvku hp [mm] |  | 65
Šířka prvku bp [mm] |  | 140 | (šířkou je míněn menší z půdorysných rozměrů zdícího prvku)
Součinitel tvaru d vyjadřující vliv šířky a výšky zdícího prvku | [5 empty] | Interpolace d
hp [mm] | bp [mm]
| 50 | 100 | 150 | 200 | 250 | bp,omezená | 140 | pozice bp | 2
50 | 0.85 | 0.75 | 0.7 | 0.7 | 0.65 | hp,omezená | 65 | pozice hp | 2
65 | 0.95 | 0.85 | 0.75 | 0.7 | 0.65
100 | 1.15 | 1 | 0.9 | 0.8 | 0.75 |  | 100 | 140 | 150
150 | 1.3 | 1.2 | 1.1 | 1 | 0.95 | 65 | 0.85 | 0.77 | 0.75
200 | 1.45 | 1.35 | 1.25 | 1.15 | 1.1 | 65 | 0.85 | 0.77 | 0.75
250 | 1.55 | 1.45 | 1.35 | 1.25 | 1.15 | 100 | 1 | 0.92 | 0.9
Pro rozměry menší než 50 mm platí koeficienty jako pro 50 mm
Pro rozměry větší než 250 mm platí koeficienty jako pro 250 mm
Mezilehlé hodnoty se interpolují
Skupiny zdících prvků
Zdící prvky | Skupina
| 1 | 2 | 3 |  | 4
Objem všech otvorů v % objemu zdícího prvku (podíl děrování)
| - | Svislé díry a dutiny |  |  | Horizontální díry
betonové tvárnice | ≤ 25 | 25 - 60 | 60 - 70 |  | 25 - 70
čistě opracovaný přírodní kámen | ≤ 25 | nepoužívá se | nepoužívá se |  | nepoužívá se
pálené cihly | ≤ 25 | 25 - 55 | 55 - 70 |  | 25 - 70
porobetonové tvárnice | ≤ 25 | nepoužívá se | nepoužívá se |  | nepoužívá se
umělý kámen | ≤ 25 | nepoužívá se | nepoužívá se |  | nepoužívá se
vápenopískové cihly | ≤ 25 | 25 - 55 | nepoužívá se |  | nepoužívá se
Součinitel K
Zdící prvky | Skupina | Malta
|  | obyčejná | pro tenké spáry (0,5-3 mm) |  | lehká (600 - 800 kg.m-3) | lehká (800 - 1300 kg.m-3)
pálené cihly | 1 | 0.55 | 0.75 |  | 0.3 | 0.4
| 2 | 0.45 | 0.7 |  | 0.25 | 0.3
| 3 | 0.35 | 0.5 |  | 0.2 | 0.25
| 4 | 0.35 | 0.35 |  | 0.2 | 0.25
vápenopískové cihly | 1 | 0.55 | 0.8 |  | X | X
| 2 | 0.45 | 0.65 |  | X | X
betonové tvárnice | 1 | 0.55 | 0.8 |  | 0.45 | 0.45
| 2 | 0.45 | 0.65 |  | 0.45 | 0.45
| 3 | 0.4 | 0.5 |  | X | X
| 4 | 0.35 | X |  | X | X
porobetonové tvárnice | 1 | 0.55 | 0.8 |  | 0.45 | 0.45
umělý kámen | 1 | 0.45 | 0.75 |  | X | X
čistě opracovaný přírodní kámen | 1 | 0.45 | X |  | X | X
Dílčí součinitel spolehlivosti zdiva gM (dle českého NA.2.1)
Zdivo vyzděné ze zdících prvků: |  | Druh prvků
|  | Porobetonové prvky |  | Ostatní prvky
kategorie I na návrhovou maltu |  | 2.5 |  | 2
kategorie I na předpisovou maltu |  | 2.7 |  | 2.2
kategorie II |  | 3 |  | 2.5
Note on I7: V této buňce jsou hodnoty omezeny intervalem <50;250>
Note on I8: V této buňce jsou hodnoty omezeny intervalem <50;250>