## Tlak
Vstupy pro výpočet d - vyplnit
Výška prvku hp [mm] |  | 65
Šířka prvku bp [mm] |  | 140 | (šířkou je míněn menší z půdorysných rozměrů zdícího prvku)
Součinitel tvaru d vyjadřující vliv šířky a výšky zdícího prvku | [5 empty] | Interpolace d
hp [mm] | bp [mm]
| 50 | 100 | 150 | 200 | 250 | bp,omezená | 140 | pozice bp | 2
50 | 0.85 | 0.75 | 0.7 | 0.7 | 0.65 | hp,omezená | 65 | pozice hp | 2
65 | 0.95 | 0.85 | 0.75 | 0.7 | 0.65
100 | 1.15 | 1 | 0.9 | 0.8 | 0.75 |  | 100 | 140 | 150
150 | 1.3 | 1.2 | 1.1 | 1 | 0.95 | 65 | 0.85 | 0.77 | 0.75
200 | 1.45 | 1.35 | 1.25 | 1.15 | 1.1 | 65 | 0.85 | 0.77 | 0.75
250 | 1.55 | 1.45 | 1.35 | 1.25 | 1.15 | 100 | 1 | 0.92 | 0.9
Pro rozměry menší než 50 mm platí koeficienty jako pro 50 mm
Pro rozměry větší než 250 mm platí koeficienty jako pro 250 mm
Mezilehlé hodnoty se interpolují
Skupiny zdících prvků
Zdící prvky | Skupina
| 1 | 2 | 3 |  | 4
Objem všech otvorů v % objemu zdícího prvku (podíl děrování)
| - | Svislé díry a dutiny |  |  | Horizontální díry
betonové tvárnice | ≤ 25 | 25 - 60 | 60 - 70 |  | 25 - 70
čistě opracovaný přírodní kámen | ≤ 25 | nepoužívá se | nepoužívá se |  | nepoužívá se
pálené cihly | ≤ 25 | 25 - 55 | 55 - 70 |  | 25 - 70
porobetonové tvárnice | ≤ 25 | nepoužívá se | nepoužívá se |  | nepoužívá se
umělý kámen | ≤ 25 | nepoužívá se | nepoužívá se |  | nepoužívá se
vápenopískové cihly | ≤ 25 | 25 - 55 | nepoužívá se |  | nepoužívá se
Součinitel K
Zdící prvky | Skupina | Malta
|  | obyčejná | pro tenké spáry (0,5-3 mm) |  | lehká (600 - 800 kg.m-3) | lehká (800 - 1300 kg.m-3)
pálené cihly | 1 | 0.55 | 0.75 |  | 0.3 | 0.4
| 2 | 0.45 | 0.7 |  | 0.25 | 0.3
| 3 | 0.35 | 0.5 |  | 0.2 | 0.25
| 4 | 0.35 | 0.35 |  | 0.2 | 0.25
vápenopískové cihly | 1 | 0.55 | 0.8 |  | X | X
| 2 | 0.45 | 0.65 |  | X | X
betonové tvárnice | 1 | 0.55 | 0.8 |  | 0.45 | 0.45
| 2 | 0.45 | 0.65 |  | 0.45 | 0.45
| 3 | 0.4 | 0.5 |  | X | X
| 4 | 0.35 | X |  | X | X
porobetonové tvárnice | 1 | 0.55 | 0.8 |  | 0.45 | 0.45
umělý kámen | 1 | 0.45 | 0.75 |  | X | X
čistě opracovaný přírodní kámen | 1 | 0.45 | X |  | X | X
Dílčí součinitel spolehlivosti zdiva gM (dle českého NA.2.1)
Zdivo vyzděné ze zdících prvků: |  | Druh prvků
|  | Porobetonové prvky |  | Ostatní prvky
kategorie I na návrhovou maltu |  | 2.5 |  | 2
kategorie I na předpisovou maltu |  | 2.7 |  | 2.2
kategorie II |  | 3 |  | 2.5
Součinitele pro výpočet vzpěrné výšky stěny
Slovní charakteristika |  |  | Součinitel |  | Hodnota
Stěna je opřena pouze v hlavě a v patě. Strop je tuhý železobetonový a současně je excentricita od zatížení v hlavě stěny ≤ 0,25 tloušťky stěny. Je-li strop uložen pouze jednostranně, délka uložení musí být min. 2/3 tloušťky stěny a min. 85 mm. |  |  | r2 |  | 0.75
Stěna je opřena pouze v hlavě a v patě. Strop je dřevěný nebo je tuhý železobetonový a současně je excentricita od zatížení v hlavě stěny > 0,25 tloušťky stěny. Je-li strop uložen pouze jednostranně, délka uložení musí být min. 2/3 tloušťky stěny a min. 85 mm. |  |  | r2 |  | 1
Strop je na stěně uložen pouze jednostranně, délka uložení je menší než 2/3 tloušťky stěny nebo menší než 85 mm. |  |  | r2 |  | 1
Stěna podepřená podél 3 okrajů (vychází se z příslušné hodnoty r2)
Stěna podepřená podél 4 okrajů (vychází se z příslušné hodnoty r2)
Hodnoty zmenšujícího součinitele Fm pro E = KEfk = 1000fk | [6 empty] | Hodnoty zmenšujícího součinitele Fm pro E = KEfk = 750fk
Note on I7: V této buňce jsou hodnoty omezeny intervalem <50;250>
Note on I8: V této buňce jsou hodnoty omezeny intervalem <50;250>

## Ohyb
Hodnoty ohybové pevnosti fxk1 (rovina porušení rovnoběžná s ložnými spárami) [MPa]
Zdící prvky |  | Malta
|  | obyčejná, fm < 5 MPa |  | obyčejná, fm ≥ 5 MPa |  | pro tenké spáry |  | lehká
pálené cihly |  | 0.1 |  | 0.1 |  | 0.15 |  | 0.1
vápenopískové cihly |  | 0.05 |  | 0.1 |  | 0.2 |  | X
betonové tvárnice |  | 0.05 |  | 0.1 |  | 0.2 |  | X
porobet. tvárnice rzp < 400 kg.m-3 |  | 0.05 |  | 0.1 |  | 0.15 |  | 0.1
porobet. tvárnice rzp ≥ 400 kg.m-3 |  | 0.05 |  | 0.1 |  | 0.15 |  | 0.1
umělý kámen |  | 0.05 |  | 0.1 |  | X |  | X
čistě opracovaný přírodní kámen |  | 0.05 |  | 0.1 |  | 0.15 |  | X
Hodnoty ohybové pevnosti fxk2 (rovina porušení kolmá k ložným spárám) [MPa]
Zdící prvky |  | Malta
|  | obyčejná, fm < 5 MPa |  | obyčejná, fm ≥ 5 MPa |  | pro tenké spáry |  | lehká
pálené cihly |  | 0.2 |  | 0.4 |  | 0.15 |  | 0.1
vápenopískové cihly |  | 0.2 |  | 0.4 |  | 0.3 |  | X
betonové tvárnice |  | 0.2 |  | 0.4 |  | 0.3 |  | X
porobet. tvárnice rzp < 400 kg.m-3 |  | 0.2 |  | 0.4 |  | 0.2 |  | 0.15
porobet. tvárnice rzp ≥ 400 kg.m-3 |  | 0.2 |  | 0.2 |  | 0.3 |  | 0.15
umělý kámen |  | 0.2 |  | 0.4 |  | X |  | X
čistě opracovaný přírodní kámen |  | 0.2 |  | 0.4 |  | 0.15 |  | X
X = kombinace malta/zdící prvek se nepoužívá, hodnoty nejsou dány
Hodnoty momentového součinitele - stěna kloubově podepřená podél všech čtyř okrajů (typ E)
E | h/L
m | 0.3 | 0.5 | 0.75 | 1 | 1.25 | 1.5 | 1.75 | 2
0.05 | 0.054 | 0.076 | 0.09 | 0.098 | 0.103 | 0.107 | 0.109 | 0.11
0.1 | 0.039 | 0.062 | 0.078 | 0.088 | 0.095 | 0.1 | 0.103 | 0.106
0.15 | 0.032 | 0.053 | 0.07 | 0.081 | 0.089 | 0.094 | 0.098 | 0.103
0.2 | 0.026 | 0.046 | 0.064 | 0.076 | 0.084 | 0.09 | 0.095 | 0.099
0.25 | 0.023 | 0.042 | 0.059 | 0.071 | 0.08 | 0.087 | 0.091 | 0.096
0.3 | 0.02 | 0.038 | 0.055 | 0.068 | 0.077 | 0.083 | 0.089 | 0.093
0.35 | 0.018 | 0.035 | 0.052 | 0.064 | 0.074 | 0.081 | 0.086 | 0.09
0.4 | 0.017 | 0.032 | 0.049 | 0.062 | 0.071 | 0.078 | 0.084 | 0.088
0.5 | 0.014 | 0.028 | 0.044 | 0.057 | 0.066 | 0.074 | 0.08 | 0.085
0.6 | 0.012 | 0.025 | 0.04 | 0.053 | 0.062 | 0.07 | 0.076 | 0.081
0.7 | 0.011 | 0.023 | 0.037 | 0.049 | 0.059 | 0.067 | 0.073 | 0.078
0.8 | 0.01 | 0.021 | 0.035 | 0.046 | 0.056 | 0.064 | 0.071 | 0.076
0.9 | 0.009 | 0.019 | 0.032 | 0.044 | 0.054 | 0.062 | 0.068 | 0.074
1 | 0.008 | 0.018 | 0.03 | 0.042 | 0.051 | 0.059 | 0.066 | 0.072
1.1 | 0.007 | 0.017 | 0.028 | 0.04 | 0.049 | 0.057 | 0.064 | 0.07
1.2 | 0.007 | 0.016 | 0.027 | 0.038 | 0.047 | 0.055 | 0.062 | 0.069
1.3 | 0.006 | 0.015 | 0.026 | 0.036 | 0.045 | 0.053 | 0.061 | 0.068
1.4 | 0.006 | 0.015 | 0.025 | 0.035 | 0.044 | 0.052 | 0.06 | 0.066
1.5 | 0.006 | 0.014 | 0.024 | 0.034 | 0.043 | 0.051 | 0.059 | 0.065
Mezní rozměry stěny podepřené po celém obvodě (typy E, F, G, H, I)

## Vítr
Součintel expozice