## List1
Parametry UHPFRC pro domácí cvičení z předmětu 133YVHB
Složení |  |  | Zdroj dat
Cement CEM I 42,5 R | 793.4276 | kg/m3 | Reálná receptura
Mikrosilika | 93.34443 | kg/m3
Voda | 154.0183 | kg/m3
Kamenivo 0 - 1 | 560.0666 | kg/m3
Kamenivo 1 - 2 | 1026.789 | kg/m3
Superplastifikátor | 28.00333 | kg/m3
Drátky | 149.3511 | kg/m3
Parametry drátků
Youngův modul pružnosti Ef | 210000 | MPa | Reálné parametry použitých drátků
Pevnost v tahu ff | 2000 | MPa
Délka drátku lf | 12 | mm
Průměr drátku df | 0.15 | mm
Objemový stupeň vyztužení drátky rf | 0.01902562 | -
Hladké drátky bez koncové úpravy
Materiálové charakteristiky UHPFRC
Objemová hmotnost materiálu | 2805 | kg/m3 | Experimentálně stanoveno
Charakteristická pevnost v tlaku ve stáří 28 dnů fck | 161 | MPa | Experimentálně stanoveno
Střední hodnota tahové pevnosti prostého betonu fctm | 6.1 | MPa | Dopočteno
Dolní kvantil tahové pevnosti prostého betonu fctk,0.05 | 4.3 | MPa | Dopočteno
Střední hodnota pevnosti vláknobetonu v tahu za ohybu fctfm | 15.7 | MPa | Experimentálně stanoveno
Reziduální pevnost vláknobetonu stanovená zkouškou fcf0ktest | 9.2 | MPa | Dopočteno
Reziduální napětí ve vláknobetonu při šířce trhliny 1,5 mm fFtuk | 6.7 | MPa | Převzato z literatury pro podobnou recepturu
Střední hodnota modulu pružnosti Ecm | 50000 | MPa | Převzato z literatury pro podobnou recepturu
Návrhové mezní přetvoření betonu v tlaku ec2u | 0.003 | - | Převzato z literatury pro podobnou recepturu
Návrhové přetvoření betonu na mezi pevnosti v tlaku ec2 | 0.0021 | - | Dopočteno
Hodnoty součinitele dotvarování j(∞,t0) |  |  | Převzato z literatury pro podobnou recepturu
Čas při prvním zatížení t0 = 1 den | 1.27 | -
Čas při prvním zatížení t0 = 4 dny | 0.8 | -
Čas při prvním zatížení t0 = 7 dní | 0.57 | -
Čas při prvním zatížení t0 = 28 dní | 0.5 | -
Mezilehlé hodnoty lze interpolovat
Hodnota celkového smrštění
Celkové smrštění ecs | 0.0007 | - | Převzato z literatury pro podobnou recepturu
Parametry betonářské výztuže |  |  | Výztuž B500B
Youngův modul pružnosti Es | 210000 | MPa
Mez kluzu fyk | 500 | MPa